## 模具台账
模具编号 | 产品编码 | 模具名称 | 当前版本 | 设备适配 | 累计使用量 | 上次保养日期 | 下次保养计划 | 状态 | 责任人ID | 资料位置 | 备注
EX-示例 | 虚拟示例，不可用于生产 | 虚拟示例，不可用于生产 | 虚拟示例，不可用于生产 | 虚拟示例，不可用于生产 | 虚拟示例，不可用于生产 | 虚拟示例，不可用于生产 | 虚拟示例，不可用于生产 | 虚拟示例，不可用于生产 | 虚拟示例，不可用于生产 | 虚拟示例，不可用于生产 | 虚拟示例，不可用于生产

## 模具零件
零件ID | 模具编号 | 工位号 | 零件名称 | 零件类型 | 材料 | 热处理要求 | 总长(mm) | 最大外径或长(mm) | 最大宽度(mm) | 刃口尺寸 | 刃口高度(mm) | 挂台尺寸 | 特征 | 配合间隙 | 装配位置 | 图纸号 | 图纸版本 | 备品数量 | 存放位置 | 状态 | 备注
EX-P-001 | EX-M-001 | OP10 | Φ2.0导正孔冲头 | 冲头 | SKH51 | 参考：按批准图纸 | 80 | 6 |  | Φ2.000（示例） | 6 | Φ6×3（示例） | 尾部挂台 | 待批准图纸确认 | 上模固定板 | EX-DWG-P001 | A | 2 | 示例柜-A1 | 示例/待确认 | 虚拟示例，不可用于加工
EX-D-001 | EX-M-001 | OP30 | C型外圆冲头 | 冲头 | DC53 | 参考：按批准图纸 | 65 | 25 |  | C型轮廓（见图） | 5 | Φ25×4（示例） | 轴向开口槽 | 待试模确认 | 上模固定板 | EX-DWG-D001 | A | 1 | 示例柜-A2 | 示例/待确认 | 虚拟示例，不可用于加工

## 试模记录
试模编号 | 试模日期 | 模具编号 | 产品编码 | 材料牌号 | 材料厚度(mm) | 设备编号 | 工位号 | 问题位置 | 问题现象 | 调整内容 | 调整前数据 | 调整后数据 | 单位 | 样件结果 | 后续处理 | 记录人 | 确认人 | 状态 | 备注
EX-TR-001 | 2026-09-18 | EX-M-001 | EX-LDW-1027-上机壳 | C2800 | 0.23 | EX-PR-01 | OP10 | 导正孔 | 孔位向送料方向偏移 | 调整送料步距并复查导正销 | 偏移0.08（示例） | 偏移0.01（示例） | mm | 示例：合格 | 连续样件复核 | 张三（示例） | 李四（示例） | 示例/已关闭 | 虚拟示例
EX-TR-002 | 2026-09-18 | EX-M-001 | EX-LDW-1027-上机壳 | C2800 | 0.23 | EX-PR-01 | OP50 | 折弯位置 | 折弯高度偏高 | 调整成型镶件垫片 | 高0.06（示例） | 高0.01（示例） | mm | 示例：合格 | 记录垫片组合 | 张三（示例） | 李四（示例） | 示例/已关闭 | 虚拟示例

## 修机报告
报告编号 | 报修日期 | 模具编号 | 产品编码 | 工位号 | 故障现象 | 停机时数量 | 隔离范围 | 测量数据 | 原因分析 | 处理方式 | 更换零件ID | 维修前照片路径 | 维修后照片路径 | 试模编号 | 试模结果 | 后续提升 | 维修人 | 确认人 | 关闭日期 | 状态
EX-RP-001 | 2026-09-18 | EX-M-001 | EX-LDW-1027-上机壳 | OP20 | 小孔毛刺突然增大 | 12000 | 自上次合格巡检后全部待判 | 刃口局部崩角0.05（示例） | 冲头刃口崩损（示例） | 更换备用冲头并重新试模 | EX-P-002 | C:/示例/维修前.jpg | C:/示例/维修后.jpg | EX-TR-003 | 示例：连续样件合格 | 检查该工位冲头寿命记录 | 王五（示例） | 李四（示例） | 2026-09-18 | 示例/已关闭
EX-RP-002 | 2026-09-18 | EX-M-001 | EX-LDW-1027-上机壳 | OP60 | 整形后尺寸波动 | 18500 | 最近一次合格巡检后产品待判 | 尺寸波动0.07（示例） | 成型镶件松动（示例） | 重新定位紧固并复核关联工位 |  | C:/示例/维修前2.jpg | C:/示例/维修后2.jpg | EX-TR-004 | 示例：尺寸恢复稳定 | 补充紧固检查点 | 王五（示例） | 李四（示例） | 2026-09-18 | 示例/已关闭

## 模具备品
库存记录号 | 零件ID | 模具编号 | 工位号 | 零件名称 | 最低库存 | 当前库存 | 单位 | 存放位置 | 最近入库日期 | 最近领用日期 | 补充状态 | 负责人 | 备注